## Sheet1
货架清单
序号 | 产品名称 | 规格明细(单位：mm) | 单位 | 数量 | 颜色 | 图片 | 单价 | 合计
1 | 货架 | L2000*W600*H2000 四层，每层承重500Kg | 套 | 70 | 蓝色
技术及安全系数说明:
1.产品技术特点 横梁、挂件整件冲压成型，有效地防止猛力撞击，大大地提高了承重能力； 立柱可以按照节距上下调节。每层横梁配有安全扣，防止工作时移动横梁； 成型件均由本厂自行轧制，其刚性、强度均符合机械部行业标准； 2.表面处理 货架所有零部件表面均经除锈-脱脂-磷化后，再进行环氧树脂静电粉末喷涂（Polyerter Powder Coating）处 理，其喷涂厚度为60~80微米，并经180℃恒温烤干，并采用2H铅笔测试无划痕； 静电喷粉附着力达到GB92865-88的标准中的0级要求； 硬度（耐磨性）为普通硝基漆的100倍以上，达到GB6739-86标准中的2Ⅱ要求； 耐腐蚀性（盐酸实验）GB1171-91大于500小时。 3.技术偏差 立柱片弯曲误差小于1/1000或10mm； 立柱与安装地面垂直偏差小于1/1000（地面平整度1/1000时）； 承载最大载荷时衡量挠度不大于1/200； 安全系数不小于1.65。 4.强度说明 货架型材的强度指标（N/mm2）：抗拉、抗压、抗弯205、抗剪120、端面承压310； 货架焊缝的强度指标（N/mm2）：对接焊缝抗压120、抗拉175、抗弯120；角焊缝抗压、抗拉、抗 弯140。 5.工艺流程 生产制造工艺流程：原材料－冷扎成型－定尺平头－冲孔（焊接）－校正－平面喷涂－包装－成品